## 切割速度表
厚度(mm) | 直切速度(mm/min) | V&Y坡切速度(mm/min) | X&K坡速度(mm/min)
6 | 5215 | 3568 | 1784
7 | 4870 | 3568 | 1784
8 | 4549 | 3568 | 1784
9 | 4249 | 3568 | 1784
10 | 3968 | 3301 | 1650.5
10.5 | 3836.5 | 3178.5 | 1589.25
11 | 3705 | 3056 | 1528
11.5 | 3460 | 2838 | 1419
12 | 3460 | 2838 | 1419
12.5 | 3229 | 2275 | 1137.5
13 | 3229 | 2275 | 1137.5
13.5 | 3014 | 2064 | 1032
14 | 3014 | 2064 | 1032
14.5 | 2812 | 1872 | 936
15 | 2812 | 1872 | 936
15.5 | 2625 | 1697 | 848.5
16 | 2625 | 1697 | 848.5
16.5 | 2449 | 1544 | 772
17 | 2449 | 1544 | 772
17.5 | 2286 | 1400 | 700
18 | 2286 | 1400 | 700
18.5 | 2134 | 1274 | 637
19 | 2134 | 1274 | 637
20 | 1991 | 1164 | 582
21 | 1858 | 1067 | 533.5
22 | 1734 | 976 | 488
23 | 1842 | 1157 | 578.5
24 | 1734 | 1097 | 548.5
25 | 1638 | 1042 | 521
26 | 1553 | 995 | 497.5
27 | 1476 | 954 | 477
28 | 1406 | 914 | 457
29 | 1342 | 882 | 441
30 | 1284 | 850 | 425
31 | 1231 | 822 | 411
32 | 1182 | 796 | 398
33 | 1136 | 769 | 384.5
34 | 1094 | 746 | 373
35 | 1055 | 722 | 361
36 | 1019 | 702 | 351
37 | 1234 | 690 | 345
38 | 1168 | 661 | 330.5
39 | 1108 | 636 | 318
40 | 1054 | 612 | 306
41 | 1005 | 589 | 294.5
42 | 961 | 571 | 285.5
43 | 920 | 555 | 277.5
44 | 883 | 539 | 269.5
45 | 848 | 526 | 263
46 | 816 | 510 | 255
47 | 786 | 495 | 247.5
48 | 759 | 481 | 240.5
49 | 733 | 467 | 233.5
50 | 709 | 455 | 227.5

## 工艺用时计算
工位类型 | 工艺用时
等离子切割机 | （直切长度/直切速度+V坡长度/V&Y坡切速度）/0.8/0.6（空行程穿孔系数以及穿孔更换易损件系数）+ 残材断料时间（25min/张）
小件自动打磨装置 | 零件打磨长度×2/打磨速度（42mm/s）+视觉扫描时间（1min）
小件自动坡口装置 | Y坡长度/V&Y坡切速度+(X坡长度+K坡长度)/X&K坡速度+视觉扫描时间（2min）+ 预热时间（0.5min）+ 翻面时间（1min）
大件人工打磨 | 打磨长度/自由边打磨速度（1.95m/min）
大件人工坡口 | 坡口长度/坡口速度（250mm/min）
人工吊运时间 | 原料钢板人工吊运至切割胎架上料时间：3min/枚钢板
钢板人工吊运大部材成品放置区下料时间：5min/枚钢板
自动桁架时间 | 小件用桁架吊运从切割胎架到自动打磨台时间：95秒/件零件
小件用桁架吊运从切割胎架到码垛区料框时间：60秒/件零件
小件用桁架吊运从自动打磨台到码垛区料框时间：70秒/件零件